## 检测项目
类别 | 项目 | 项目描述 | 线扫CCD | 线扫CCD检测方法
尺寸检测 | 正负极overhang | 正极边缘线至负极边缘线距离 | 可以检测 | 依据灰度特征抓取边缘特征线，测量特征线之间的距离，得到overhang值
| 负极隔膜overhang | 负极边缘线至隔膜边缘线距离
| 负极耳高度 | 负极模切边-负极极耳头部的距离 | 正负极极耳高度检测 | 在测宽感应器和卷针之间进行拍照，极耳检测区域内进行极耳高度抓取，极耳不完整时不进行高度检测判定NG
| 正极耳高度 | 负极模切边-正极极耳头部的距离
瑕疵检测 | 负极漏箔 | 负极膜面漏金属 | 负极极片瑕疵检测功能 | 抓取负极膜面出现瑕疵特征值，依据特征值进行瑕疵分类；根据此类瑕疵判异规则（面积&高度&宽度等）进行膜面瑕疵判定
| 负极破损 | 极片膜面出现破损
| 负极褶皱 | 负极膜面不平整，形成拱起
| 负极划痕 | 负极膜面划伤漏金属
| 极耳翻折至膜面（同漏箔） | 极耳翻折至膜面
| 模切边色标检测&胶带异物 | 膜面胶带、色标及异物等
| 负极暗条痕 | （刮痕/划痕/压痕）极片涂膜区表面的轻微刮伤/划伤//擦伤痕迹
其他检测 | AI检测极耳打折 | 极耳打折 | CCD AI翻折检测 | AI学习极耳 翻折检测
| 电芯入料负极包覆正极长度 | 入料包覆 | 正负极头部包覆距离检测 | 依据灰度特征抓取边缘特征线，测量特征线之间的距离
| 入料极片头部打折 | 入料极片头部打折 | 入片头部打折检测 | 依据灰度特征抓取边缘特征线，判定框识别判定头部是否打折

## 瑕疵检测规格
线扫CCD瑕疵规格：AI检测（AI检测合并）以此为准
序号 | 缺陷名称 | 面积（mm2） | 宽度（mm） | 高度（mm） | 灰度差
1 | 异物 | 7 | 12 | 12 | 20
2 | 破损 | 2 | 3 | 3 | 20
3 | 纠伤 | 2 | 3 | 3 | 15
线扫CCD瑕疵规格：传统检测（仅供参考）
序号 | 缺陷名称 | 单个面积(mm2) | 单个宽度(mm) | 单个高度（mm) | 总面积（mm2）
1 | 负极漏箔 | 0.3 | 0.2 | 0.2 | 0.3
2 | 负极划伤 | 0.3 | 0.2 | 0.2 | 0.3
3 | 脱碳 | 25 | 1 | 1 | 25
4 | 压痕 | 25 | 1 | 1 | 25
5 | 亮点 | 0.5 | 0.5 | 0.5 | 0.5
6 | 胶带异物 | 3 | 0.5 | 0.5 | 3
7 | 褶皱 | 3 | 1 | 3 | 3
8 | 纠伤 | 2 | 3 | 3 | 2
9 | 划痕 | 5 | 8 | 8 | 5
10 | 气泡 | 3 | 5 | 5 | 3
11 | 破损 | 2 | 3 | 3 | 2
12 | 异物 | 7 | 12 | 12 | 14
13 | 漏箔 | 2 | 3 | 3 | 2
线扫CCD瑕疵规格：AI检测（仅供参考）
序号 | 缺陷名称 | 长度min(纵向mm) | 长度MAX(纵向mm) | 宽度Min（横向mm） | 宽度Max（横向mm） | 面积Min（mm2） | 面积Max（mm2）
1 | 负极漏箔 | 0.05 | 1000 | 0.05 | 9999999 | 0.1 | 9999999
2 | 负极划伤 | 0.2 | 1000 | 0.2 | 9999999 | 0.2 | 9999999
3 | 胶带异物 | 0.05 | 9999999 | 0.05 | 9999999 | 0.1 | 9999999
4 | 亮点 | 0.2 | 9999999 | 0.2 | 9999999 | 0.1 | 9999999
5 | 压痕 | 1 | 9999999 | 1 | 9999999 | 25 | 9999999
6 | 脱碳 | 0.2 | 9999999 | 0.2 | 9999999 | 1 | 9999999
7 | 褶皱 | 0.2 | 9999999 | 0.2 | 9999999 | 1 | 9999999